## Farbvorschrift
Farbvorschrift / Color rules
Revision 58 |  | Stand 23.11.2023
Letzte durchgeführte Änderung last change |  | Neu: Klarlack, RAL 2008 Hellrotorange Glatt, RAL 6016 Türkisgrün Glatt Gelöscht: New: Clear lacquer, RAL 2008 Bright red orange smooth, RAL 6016 Turquoise green smooth Deleted:
Farbschichtdicke der Grundierung - Nasslack glatt Layer thickness of the base paint - wet paint smooth |  |  | 60-80 µm
Farbschichtdicke der Endlackierung Nasslack glatt (beinhaltet Grundierung) Layer thickness of the final Paint - wet paint smooth (includes base paint) |  |  | 130-150 µm
Farbschichtdicke der Endlackierung Nasslack +Strukturlack (beinhaltet Grundierung) Layer thickness of the final Paint - wet paint + textured paint (includes base paint) |  |  | 140-160 µm
Farbschichtdicke der Grundierung - Pulverlack + Glattlack Layer thickness of the base paint - powder coating + smooth finish |  |  | 60-80 µm
Farbschichtdicke der Endlackierung Pulverlack + Glattlack (ohne Grundierung) Layer thickness of the final Paint - powder coating + smooth finish (without base paint) |  |  | 80-100 µm
Farbschichtdicke der Endlackierung Pulverlack + Glattlack (beinhaltet Grundierung) Layer thickness of the final Paint - powder coating + smooth finish (includes base paint) |  |  | 120-160 µm
Farbschichtdicke der Endlackierung Pulverlack + Strukturlack (ohne Grundierung) Layer thickness of the final Paint - powder coating + textured paint (without base paint) |  |  | 90-120 µm
Farbschichtdicke der Endlackierung Pulverlack + Strukturlack (beinhaltet Grundierung) Layer thickness of the final Paint - powder coating + textured paint (includes base paint) |  |  | 160-180 µm
Der Glanzgrad und die Spezifikation der Farbe muss auf der Grundlage der RAL Karte HR840 erfolgen. Zur optischen Prüfung kann der Farbfächer RALK5 Classic als Hilfsmittel verwendet werden. The brightness degree and the specification of the color must be made on the basis of RAL card HR840. For optical control the RALK5 Classic colours can be used as aid.
Der Glanzgrad im Prüfbericht muss sich im Toleranzfeld mittlerer Glanz befinden. The gloss level in the test report must be within an intermediate gloss tolerance range.
Sämtliche Farben haben eine leichte Struktur (Sondermaschinen / G-Module, siehe Strukturvorlage) All colors have a light structure (see at structure template)
Farben mit dem Vermerk Struktur haben eine Grobstruktur. Colors with the note structured have a coarse structure.
Bestellung der Lacke erfolgt generell unter Bezugnahme der Fa. GROB Generelly, paints must be ordered with reference to Fa. GROB.
Alle Produkte müssen nach den Herstellerangaben (Technisches Datenblatt) verarbeitet werden. All products must be processed according to the manufacturer’s specifications (Technical Data Sheet).
Nicht aufgeführte Lacke dürfen nicht verwendet werden. Do not use paints not mentioned here.
Alle Strukturlackierten Bauteile sind optisch mit einem Muster auf die Struktur zu überprüfen. Musterbleche können direkt beim Lieferant beschafft werden. All textured painted parts must be checked on the optic of the structure with a sample sheet. Sample sheets can be ordered directly at the supplier.
Blechteile müssen vor dem Lackieren phosphatiert und mit VE-Wasser gespült werden. Wenn ein adäquates Verfahren eingesetzt wird, muss die gleiche Qualität der Beschichtung erreicht werden. Hierzu gibt es eine Richtlinie, die eingehalten werden muss. Richtlinie bei 240h Salzsprühtest (NSS): Unterwanderung am Schnitt < 2mm Gitterschnitt: vor und nach dem NSS Test GT 0 Blasengrad Fläche: 0 (So) Rostgrad Fläche: Ri 0 Sheet metal parts must be phosphatized and flushed with deionized water prior to painting. If an adequate method is used, the same quality of the coating must be achieved. There is a guideline to be complied with. Guideline for 240h salt spray test (NSS): Subsurface corrosion damage on the cut < 2 mm Cross-cut test: before and after the NSS test GT 0 Degree of blistering, surface: 0 (So) Rust grade, surface: Ri 0
Um eine gute Haftung der aufzutragenden Beschichtung zu ermöglichen, muss die Oberfläche frei von jeglichem Öl, Fett, Schmutz, Zunder, Rost, Farbe und sonstigen Fremdkörpern sein. To allow good adhesion of the coating to be applied, the surface must be free of any oil, grease, dirt, scale, rust, paint and other foreign matter.
Rohmaterial von Schweiß- und Gußteilen müssen grundsätzlich in RAL9002 grundiert werden. Falls nicht, ist in der Bestellung ein entsprechender Vermerk enthalten. Raw material of welded and casted parts must be basically primed in RAL9002. If not, a corresponding remark will be mentioned in the order.
Bei definierten Bauteilen sind auch die Fräsflächen zu lackieren. Gewinde und Passbohrungen sind davon ausgenommen. Bauteile richtig maskieren: Es sind alle Innen- und Außengewinde sowie alle Durchbrüche und Passungen (auch Hydraulikverschraubungen) so zu verschließen, dass diese Flächen nicht beschichtet werden können, außer es wird explizit gefordert (Zeichnung, Bestellung). Milled surfaces must be painted if mentioned in the order. With the exception of tapped and calibrated holes. Correct masking of components: All internal and external threads as well as all penetrations and fits (also hydraulic fittings) need to be closed so that these surfaces cannot be coated unless specifically required (drawing, order).
Freolux-Antirutschlack darf nicht direkt auf das Trägermaterial aufgebracht werden, es muss immer eine Lackschicht dazwischen sein. Freolux anti-slip coating must not be applied directly onto the substrate. There must always be one layer of coating between them.
Es müssen alle Maskierungsrückstände an den beschichteten Bauteilen entfernt werden. Hierbei darf aber die Beschichtung nicht verletzt werden, da es sonst zu einer Korrosionsbildung in diesem Bereich kommt. Alle Innen- und Außengewinde müssen mechanisch ohne Störung benutzt werden können. All paint residues must be removed from the coated components. In doing so, the coating must not be damaged as otherwise corrosion occurs in this area. All internal and external threads must work without any mechanical malfunctions.
Nr | Farbgebung coloring | Bezeichnung description | Lieferant supplier | Bestellnummer order number
1 | 125E nach Muster Glatt | Alexit Lack 421 sdglz. | Mankiewicz | 42100.125E.7.001
2 | 71 PL Glatt | Decklack Alexit Decklack B412 n. Muster | Mankiewicz | 41200.71PL.7.001
3 | Acryl-Zinksray | Acryl-Zinksray N.M., 400ml Dose | Relius | i408-0277
4 | grayish yellow Glatt | Alexit Lack 421 grayish yellow | Mankiewicz | 42100.10QZ.7.001
5 | Oxidrot-Oelraumfarbe | FREOPOX-Grundierung Oxidrot-Oelraumfarbe matt Grundierung | Frei-Lacke | ER1926MRU309-B
6 | Grundierung RAL 7035 lichtgrau | FREOPOX Pulverlack Grundierung RAL 7035 lichtgrau | Frei-Lacke | PE1204ARA735
7 | Grundierung RAL 9002 grauweiß | Seevenax Grund 144 grauweiß | Mankiewicz | 14400.9002.3.003
8 | Grundierung RAL 9002 grauweiß | Grundierung FREOPOX Pulverlack grauweiß | Frei-Lacke | PE1101AG1874
9 | Grundierung RAL 9002 grauweiß | Grundierung FREOPOX matt | Frei-Lacke | ER1926MG1874
10 | Grundierung RAL 9005 tiefschwarz | Grundierung FREOPOX matt. Dieses Material darf nur mit dem Härter HE0103 verarbeitet werden. | Frei-Lacke | ER1926MG1995
11 | Grundierung Seevenax 114 | Grundierung Seevenax 114 oxidrot 3800. Material darf nur zur Beschichtung des Oelraumes verwendet werden. Material may only be used for coating the oil chamber. | Mankiewicz | 11400.3800.3.021
12 | Härter | EFDEDUR Härter für Glattlack | Frei-Lacke | HU0001
13 | Härter | EFDEDUR Härter für Strukturlack | Frei-Lacke | HU0010
14 | Härter | FREOPOX Härter | Frei-Lacke | HE0051
15 | Härter | Grundierung Seevenax Härter 128 weiß Mischungsverhältnis 10:1 | Mankiewicz | 11508.0000.0.002
16 | Härter | Struktur- und Decklack Alexit Härter 457 Mischungsverhältnis 4:1 | Mankiewicz | 415007000.0.002
17 | Härter | Alexit-Härter 400 | Mankiewicz | 40500.0000.0.002
18 | Härter | Pur Härter 20, 25kg, Mischungsverhältnis 4:1 | Relius | i385-0120
19 | Härter | Silvadur Lichtecht Strukturlack Mischungsverhältnis 6:1 | SW-Color | 3500-0010-00
20 | Härter | Silvadur 2K-Härter (für Glattlack) | SW-Color | 3550-0001-00
21 | Härter | Silvadur 2K-Härter (für Strukturlack) | SW-Color | 3500-0000-00
22 | Härter | WÖRAPUR-Härter - Farblos | Wörwag | H1000-49552
23 | HOCHTEMP | Hochtemperaturlack CELEROL-Thermoschutz 997-099M42 MAN weißaluminium matt | Mankiewicz | 99709.9M42.3.194
24 | Klarlack | ROHF;EFDEDUR;UR1905M;5kg | Frei-Lacke | UR1905M
25 | Munsell 2.2Y/9.1/1.2 IVORY Glatt | FREOPOX-Pulverlack VPK70215/0-01 cremeweiß | Frei-Lacke | PB1002AG1877
26 | Munsell 2.2Y/9.1/1.2 IVORY Glatt | Alexit Lack 9511 cremeweiß Z 420 glänzend | Mankiewicz | 420.00.9511
27 | Munsell 2.5 G6/2 Glatt | Pulverlack hochglänzend glatt | Frei-Lacke | PB1005AG1934
28 | Munsell 2.5 G6/2 Glatt | SILVADUR 2K-Decklack hochglänzend (Honda Green) | SW-Color | 3004-6108-91
29 | Munsell 2.5 G6/2 Struktur | FREOPOX-Pulverlack seidenglänzend Honda Green | Frei-Lacke | PL1033AK2817
30 | Munsell 2.5 G6/2 Struktur | EFDEDUR-System-Strukturlackfarbe Honda Green | Frei-Lacke | GS9141HK2817
31 | Munsell 2.5 G6/2 Glatt | FREOPOX-Pulverlack Honda Green | Frei-Lacke | PB1002AG2052
32 | Munsell 2.5 G6/2 Glatt | EFDEDUR-System-Lackfarbe Honda Green | Frei-Lacke | UR9140HG2052
33 | Munsell 2.5 G6/2 Struktur | FREOPOX-Pulverlack seidenglänzend Honda Green | Frei-Lacke | PL1033AG2052
34 | Munsell 2.5 G6/2 Struktur | EFDEDUR-System-Strukturlackfarbe Honda Green | Frei-Lacke | GS9141HG9141
35 | Munsell 5Y8.5/1 4122-102 Glatt | 2K-AC-Lack Munsell 5Y8.5/1 hellgrau | SW-Color | 3028-9102-50
36 | NCS 1040 B70G Glatt | Alexit Lack 421 | Mankiewicz | 42100.6544.7.001
37 | NCS 1040 B70G Sturktur | FREOPOX NCS S 1040-B70G pastellgrün SG, Grobstruktur | Frei-Lacke | PL1033ANI056-319
38 | NCS 1050 B Glatt | Alexit Lack 421 | Mankiewicz | 42100.528C.7.001
39 | NCS 1050 B Struktur | FREOPOX; NCS S 1050-B hellblau SG, Grobstruktur | Frei-Lacke | PL1033ANK040-319
40 | NCS 2060 B70G Glatt | Alexit Lack 421 | Mankiewicz | 42100.6543.7.001
41 | NCS 2060 B70G Struktur | FREOPOX; NCS S 2060-B70G grün SG, Grobstruktur | Frei-Lacke | PL1033ANL078-319
42 | NCS S 0505-R80B Glatt | 2K-AC-Lack Serie 3028 weiß | SW-Color | 3028-9108-50
43 | NCS S050-R80B Struktur | FREOPOX Pulverlack Struktur | Frei-Lacke | PL1033AT2029
44 | NCS S050-R80B Struktur | EFDEDUR Lack Struktur | Frei-Lacke | GS9141HT2029
45 | NCS S 0505-R80B Struktur | FREOPOX-Pulverlack weiß | Frei-Lacke | PL1033AT2029 TRIBO
46 | NCS-S0540-Y Glatt | Feropox Pulverlack hellgelb seidenmatt, glatt | Frei-Lacke | PB1002AG1936
47 | NCS-S0540-Y Glatt | Alexit Lack Z 421 126L hellgelb seidenglänzend | Mankiewicz | 42100.126L.7.001
48 | NCS-S0540-Y Struktur | FREOPOX-Pulverlack hellgelb | Frei-Lacke | PL1033AG1936
49 | NCS-S0540-Y Struktur | EFDEDUR-System-Strukturlackfarbe hellgelb | Frei-Lacke | GS9141HG1936
50 | NCS S 3502-B - Glatt | FREOPOX Pulverlack Glatt - Ersatz für RAL9006 Glatt | Frei-Lacke | PB1002AND048
51 | NCS S 3502-B - Glatt | EFDEDUR Lack Glatt Ersatz für RAL9006 Glatt | Frei-Lacke | UR9140HG3095
52 | NCS-S4040-R80B Glatt | Feropox Pulverlack blau seidenmatt, glatt | Frei-Lacke | PB1002AG1935
53 | NCS-S4040-R80B Glatt | Alexit Lack Z 421 564L blau seidenglänzend | Mankiewicz | 42100.564L.7.001
54 | NCS-S-6500-N Glatt | FREOPOX-Pulverlack grau | Frei-Lacke | PB1002AND013
55 | NCS-S-6500-N Glatt | 2K-AC-Lack Serie 3028 grau | SW-Color | 3028-7104-50
56 | pale Yellow Glatt | FREOPOX-Pulverlack pale yellow | Frei-Lacke | PB1002AG1853 TRIBO
57 | pale Yellow Glatt | Alexit Lack 421 pale yellow | Mankiewicz | 42100.10QY.7.001
58 | Pantone 285C Glatt | Feropox-Pulverlack Pantone 285C | Frei-Lacke | PB1002AG1928
59 | Pantone 285C Glatt | EFDEDUR; ROHF; Pantone 285 C; Pantone 285 C blau seidenmatt | Frei-Lacke | UR9140HG1928-B
60 | RAL 1002 sandgelb Glatt | FREOPOX-Pulverlack sandgelb | Frei-Lacke | PB1002ARA102
61 | RAL 1002 sandgelb Glatt | EFDEDUR-System-Lackfarbe sandgelb | Frei-Lacke | GS9141HP1890
62 | RAL 1002 sandgelb Struktur | FREOPOX-Pulverlack sandgelb | Frei-Lacke | PL1033ARA102
63 | RAL 1003 signalgelb Glatt | FREOPOX-Pulverlack signalgelb | Frei-Lacke | PB1002ARA103
64 | RAL 1003 signalgelb Glatt | 2K-AC-Lack Serie 3028 signalgelb | SW-Color | 3028-1003-50
65 | RAL 1003 signalgelb Struktur | FREOPOX-Pulverlack seidenglänzend signalgelb | Frei-Lacke | PL1033ARA103
66 | RAL 1003 signalgelb Struktur | EFDEDUR-System-Strukturlackfarbe signalgelb | Frei-Lacke | ES9141HE1788
67 | RAL 1004 goldgelb Glatt | FREOPOX-Pulverlack goldgelb | Frei-Lacke | PB1002AG1812
68 | RAL 1004 goldgelb Glatt | IGP-Dura mix 3305 goldgelb | IG-Pulver | 3305A10040A00
69 | RAL 1004 goldgelb Glatt | Alexit Lack 421 goldgelb | Mankiewicz | 42100.1004.7.001
70 | RAL 1004 goldgelb Struktur | EFDEDUR Lack Struktur goldgelb | Frei-Lacke | GS9141HG1948-062
71 | RAL 1004 goldgelb Struktur | FREOPOX-Pulverlack seidenglänzend goldgelb | Frei-Lacke | PL1033AG1948
72 | RAL 1007 narzissengelb Glatt | FREOPOX-Pulverlack narzissengelb | Frei-Lacke | PB1002ARA107 TRIBO
73 | RAL 1007 narzissengelb Glatt | EFDEDUR Lack narzissengelb Glatt | Frei-Lacke | UR9140HA1798
74 | RAL 1013 perlweiß Glatt | FREOPOX-Pulverlack perlweiß | Frei-Lacke | PB1002ARA113
75 | RAL 1013 perlweiß Glatt | Alexit Lack 421 perlweiß | Mankiewicz | 42100.1013.7.001
76 | RAL 1013 perlweiß Struktur | FREOPOX-Pulverlack perlweiß | Frei-Lacke | PL1033ARA113
77 | RAL 1013 perlweiß Struktur | EFDEDUR-System-Strukturlackfarbe perlweiß | Frei-Lacke | GS9141HB2383
78 | RAL 1014 elfenbein Glatt | FREOPOX-Pulverlack elfenbein | Frei-Lacke | PB1002ARA114 TRIBO
79 | RAL 1014 elfenbein Glatt | EFDEDUR-System-Lackfarbe elfenbein | Frei-Lacke | UR9140HG2021
80 | RAL 1014 elfenbein Struktur | FREOPOX-Pulverlack seidenglänzend elfenbein | Frei-Lacke | PL1033ARA114
81 | RAL 1014 elfenbein Struktur | EFDEDUR-System-Strukturlackfarbe elfenbein | Frei-Lacke | GS9141HL1621
82 | RAL 1015 hellelfenbein Glatt | FREOPOX-Pulverlack hellelfenbein | Frei-Lacke | PB1002ARA115
83 | RAL 1015 hellelfenbein Glatt | Alexit Lack hellelfenbein | Mankiewicz | 42100.1015.7.001
84 | RAL 1015 hellelfenbein Struktur | EFDEDUR-System-Strukturlackfarbe hellelfenbein | Frei-Lacke | GS9141HL1581
85 | RAL 1015 hellelfenbein Struktur | FREOPOX-Pulverlack hellelfenbein | Frei-Lacke | PL1033ARA115 TRIBO
86 | RAL 1016 Schwefelgelb Glatt | FREOPOX-Pulverlack schwefelgelb | Frei-Lacke | PB1002ARA116
87 | RAL 1016 Schwefelgelb Glatt | EFDEDUR-System-Lackfarbe schwefelgelb | Frei-Lacke | UR9140HG1988
88 | RAL 1016 Schwefelgelb Struktur | FREOPOX-Pulverlack seidenglänzend schwefelgelb | Frei-Lacke | PL1033ARA116
89 | RAL 1016 Schwefelgelb Struktur | EFDEDUR-System-Strukturlackfarbe schwefelgelb | Frei-Lacke | GS9141HE1820
90 | RAL 1018 zinkgelb Glatt | EFDEDUR-System-Lackfarbe zinkgelb | Frei-Lacke | UR9140HG2048
91 | RAL 1018 zinkgelb Glatt | FREOPOX-Pulverlack zinkgelb | Frei-Lacke | PB1002ARA118 TRIBO
92 | RAL 1018 zinkgelb Glatt | IGP-Dura mix 3305 zinkgelb | IG-Pulver | 3305A10180A00
93 | RAL 1018 zinkgelb Struktur | FREOPOX-Pulverlack seidenglänzend zinkgelb | Frei-Lacke | PL1033ARA118
94 | RAL 1018 zinkgelb Struktur | EFDEDUR-System-Strukturlackfarbe zinkgelb | Frei-Lacke | GS9141HW2058
95 | RAL 1021 rapsgelb Struktur | EFDEDUR-System-Strukturlackfarbe rapsgelb seidenglänzend | Frei-Lacke | GS9141HG1946
96 | RAL 1021 rapsgelb Struktur | FREOPOX-Pulverlack seidenglänzend rapsgelb | Frei-Lacke | PL1033AG1946
97 | RAL 1021 rapsgelb Glatt | FREOPOX-Pulverlack rapsgelb | Frei-Lacke | PB1002AG1868
98 | RAL 1021 rapsgelb Glatt | Alexit Lack 421 rapsgelb | Mankiewicz | 42100.1021.7.001
99 | RAL 1021 rapsgelb Glatt | IGP-Dura mix 3305 rapsgelb | IG-Pulver | 3305A10210A00
100 | RAL 1021 rapsgelb Glatt | EFDEDUR Lack seidenmatt Glatt | Frei-Lacke | UR9140HG1868
101 | RAL 1023 verkehrsgelb Glatt | FREOPOX-Pulverlack verkehrsgelb | Frei-Lacke | PB1002ARA123
102 | RAL 1023 verkehrsgelb Glatt | EFDEDUR-System-Lackfarbe verkehrsgelb | Frei-Lacke | UR9140HG1950
103 | RAL 1023 verkehrsgelb Glatt | IGP-Dura mix 3305 verkehrsgelb | IG-Pulver | 3305A10230A00
104 | RAL 1023 verkehrsgelb Struktur | FREOPOX-Pulverlack seidenglänzend verkehrsgelb | Frei-Lacke | PL1033AG1945
105 | RAL 1023 verkehrsgelb Struktur | EFDEDUR-System-Strukturlackfarbe verkehrsgelb | Frei-Lacke | GS9141HG1945
106 | RAL 1028 Melonengelb Struktur | FREOPOX-Pulverlack Tribo melonengelb, RAL1028 SG, Grobstruktur | Frei-Lacke | PL1033ARA128-319
107 | RAL 1028 Melonengelb Struktur | EFDEDUR, melonengelb RAL1028 SG, MV 10:1 HU0010 | Frei-Lacke | GS9141HE1783-062
108 | RAL 2000 gelborange Glatt | FREOPOX-Pulverlack gelborange | Frei-Lacke | PB1002ARA200
109 | RAL 2000 gelborange Glatt | Alexit Lack 421 gelborange | Mankiewicz | 42100.2000.7.001
110 | RAL 2000 gelborange Glatt | IGP-Dura mix 3305 gelborange | IG-Pulver | 3305A20000A00
111 | RAL 2000 gelborange Struktur | EFDEDUR-System-Strukturlackfarbe gelborange | Frei-Lacke | GS9141HL1578
112 | RAL 2000 gelborange Struktur | FREOPOX-Pulverlack gelborange | Frei-Lacke | PL1033ARA200
113 | RAL 2001 rotorange Glatt | FREOPOX-Pulverlack rotorange | Frei-Lacke | PB1002ARA201
114 | RAL 2001 rotorange Glatt | Alexit Lack 421 rotorange | Mankiewicz | 42100.2001.7.001
115 | RAL 2003 pastellorange Glatt | FREOPOX-Pulverlack seidenmatt glatt pastellorange | Frei-Lacke | PB1002AG1916
116 | RAL 2003 pastellorange Glatt | EFEDUR; ROHF;RAL2003 seidenmatt | Frei-Lacke | UR9140HG1916-B
117 | RAL 2003 pastellorange Struktur | FREOPOX-Pulverlack seidenglänzend pastellorange | Frei-Lacke | PL1033AG1916
118 | RAL 2003 pastellorange Struktur | EFDEDUR-System-Strukturlackfarbe pastellorange | Frei-Lacke | GS9141HG1916
119 | RAL 2004 reinorange Glatt | FREOPOX-Pulverlack reinorange | Frei-Lacke | PB1002AG1918
120 | RAL 2004 reinorange Glatt | Alexit Lack 421 reinorange | Mankiewicz | 42100.2004.7.001
121 | RAL 2004 reinorange Glatt | 2K-AC-Lack Serie 3028 reinorange | SW-Color | 3028-2004-50
122 | RAL 2004 reinorange Struktur | EFDEDUR-System-Strukturlackfarbe reinorange | Frei-Lacke | GS9141HL1595
123 | RAL 2004 reinorange Struktur | FREOPOX-Pulverlack reinorange | Frei-Lacke | PL1033ARA204
124 | RAL 2008 Hellorange Glatt | FREOPOX-Pulverlack Hellorange SM, glatt | Frei-Lacke | PB1002AG3128
125 | RAL 2008 Hellorange Glatt | EFDEDUR-System-Lackfarbe Hellrotorange SM, glatt | Frei-Lacke | UR9140HG3128
126 | RAL 2009 verkehrsorange Glatt | FREOPOX-Pulverlack verkehrsorange | Frei-Lacke | PB1002AG1943
127 | RAL 2009 verkehrsorange Glatt | 2K-AC-Lack Serie 3028 verkehrsorange | SW-Color | 3028-2009-50
128 | RAL 2009 verkehrsorange Struktur | FREOPOX-Pulverlack seidenglänzend verkehrsorange | Frei-Lacke | PL1033AG1943
129 | RAL 3000 feuerrot Glatt | FREOPOX-Pulverlack feuerrot | Frei-Lacke | PB1002ARA300
130 | RAL 3000 feuerrot Glatt | Alexit Lack 421 feuerrot | Mankiewicz | 42100.3000.7.001
131 | RAL 3000 feuerrot Glatt | EFDEDUR Lack seidenmatt Glatt | Frei-Lacke | UR9140HG3087-B
132 | RAL 3000 feuerrot Struktur | FREOPOX-Pulverlack feuerrot | Frei-Lacke | PL1033ARA300
133 | RAL 3000 feuerrot Struktur | EFDEDUR-System-Lackfarbe feuerrot | Frei-Lacke | GS9141HK2476
134 | RAL 3004 purpurrot Glatt | FREOPOX-Pulverlack purpurrot | Frei-Lacke | PB1002ARA304 TRIBO
135 | RAL 3004 purpurrot Glatt | EFDEDUR-System-Lackfarbe purpurrot | Frei-Lacke | GS9141HK2528
136 | RAL 3004 purpurrot Glatt | 2K-AC-Lack Serie 3028 purpurrot | SW-Color | 3028-3004-50
137 | RAL 3004 purpurrot Struktur | FREOPOX-Pulverlack purpurrot | Frei-Lacke | PL1033ARA304
138 | RAL 3020 verkehrsrot Glatt | FREOPOX-Pulverlack verkehrsrot | Frei-Lacke | PB1002ARA320
139 | RAL 3020 verkehrsrot Glatt | EFDEDUR-System-Lackfarbe verkehrsrot | Frei-Lacke | UR9140MG2023
140 | RAL 3020 verkehrsrot Struktur | EFDEDUR-System-Lackfarbe verkehrsrot | Frei-Lacke | GS9141HW2016
141 | RAL 3020 verkehrsrot Struktur | FREOPOX-Pulverlack verkehrsrot | Frei-Lacke | PL1033ARA320
142 | RAL 3027 himbeerrot Glatt | EFDEDUR-System-Lackfarbe himbeerrot | Frei-Lacke | UR9140HG1949
143 | RAL 3027 himbeerrot Glatt | FREOPOX-Pulverlack himbeerrot | Frei-Lacke | PB1002AG1949
144 | RAL 3027 himbeerrot Struktur | EFDEDUR-System-Strukturlackfarbe himbeerrot | Frei-Lacke | GS9141HG1949
145 | RAL 3027 himbeerrot Struktur | FREOPOX-Pulverlack himbeerrot | Frei-Lacke | PL1033AG1949
146 | RAL 5000 violettblau Glatt | FREOPOX-Pulverlack violettblau | Frei-Lacke | PB1002AG1809 TRIBO
147 | RAL 5000 violettblau Glatt | EFDEDUR-System-Lackfarbe violettblau | Frei-Lacke | UR9140HG18098
148 | RAL 5000 violettblau Glatt | IGP-Dura mix 3305 violettblau | IG-Pulver | 3305A50000A02
149 | RAL 5000 violettblau Glatt | Alexit Lack 421 violettblau | Mankiewicz | 42100.5000.7.001
150 | RAL 5000 violettblau Struktur | Freiotherm-Pulverlack violettblau | Frei-Lacke | PL1033AG1875 TRIBO
151 | RAL 5000 violettblau Struktur | EFDEDUR-System-Strukturlackfarbe violettblau | Frei-Lacke | GS9141HG1875
152 | RAL 5002 ultramarinblau Glatt | FREOPOX-Pulverlack ultramarinblau | Frei-Lacke | PB1002ARA502
153 | RAL 5002 ultramarinblau Glatt | EFDEDUR-System-Lackfarbe ultramarinblau | Frei-Lacke | UR9140HG1979
154 | RAL 5002 ultramarinblau Struktur | FREOPOX-Pulverlack ultramarinblau | Frei-Lacke | PL1033ARA502
155 | RAL 5002 ultramarinblau Struktur | EFDEDUR-System-Strukturlackfarbe ultramarinblau | Frei-Lacke | GS9141HR2008
156 | RAL 5003 saphirblau Glatt | FREOPOX-Pulverlack saphirblau | Frei-Lacke | PB1002ARA503
157 | RAL 5003 saphirblau Glatt | EFDEDUR-System-Lackfarbe saphirblau | Frei-Lacke | UR9140HG2024
158 | RAL 5003 saphirblau Struktur | FREOPOX-Pulverlack saphirblau | Frei-Lacke | PL1033ARA503
159 | RAL 5003 saphirblau Struktur | EFDEDUR-System-Strukturlackfarbe saphirblau | Frei-Lacke | GS9141HE1780
160 | RAL 5005 signalblau Glatt | EFDEDUR-System-Lackfarbe signalblau | Frei-Lacke | UR9140HR2267
161 | RAL 5005 signalblau Glatt | FREOPOX-Pulverlack signalblau | Frei-Lacke | PB1002ARA505
162 | RAL 5005 signalblau Struktur | FREOPOX-Pulverlack graublau | Frei-Lacke | PL1033ARA505
163 | RAL 5005 signalblau Struktur | EFDEDUR-System-Strukturlackfarbe signalblau | Frei-Lacke | GS9141HD2231
164 | RAL 5007 brillantblau Glatt | FREOPOX-Pulverlack brillantblau | Frei-Lacke | PB1002ARA507 TRIBO
165 | RAL 5007 brillantblau Glatt | IGP-Dura mix 3305 brillantblau | IG-Pulver | 3305A50070A00
166 | RAL 5007 brillantblau Struktur | FREOPOX-Pulverlack brillantblau | Frei-Lacke | PL1033ARA507
167 | RAL 5007 brillantblau Struktur | EFDEDUR-System-Strukturlackfarbe brillantblau | Frei-Lacke | GS 9141HL1599
168 | RAL 5008 graublau Glatt | FREOPOX-Pulverlack graublau | Frei-Lacke | PB1002ARA508
169 | RAL 5008 graublau Glatt | EFDEDUR-System-Lackfarbe graublau | Frei-Lacke | UR9140HG1970
170 | RAL 5008 graublau Struktur | FREOPOX-Pulverlack graublau | Frei-Lacke | PL1033ARA508
171 | RAL 5008 graublau Struktur | EFDEDUR-System-Strukturlackfarbe graublau | Frei-Lacke | GS9141HK2489
172 | RAL 5009 azurblau Glatt | FREOPOX-Pulverlack azurblau | Frei-Lacke | PB1002ARA509
173 | RAL 5009 azurblau Glatt | EFDEDUR Lack Glatt | Frei-Lacke | UR9140HG1957-B
174 | RAL 5009 azurblau Struktur | FREOPOX-Pulverlack azurblau | Frei-Lacke | PL1033ARA509
175 | RAL 5009 azurblau Struktur | EFDEDUR-System-Strukturlackfarbe azurblau | Frei-Lacke | GS9141HL1579
176 | RAL 5010 enzianblau Glatt | FREOPOX-Pulverlack enzianblau | Frei-Lacke | PB1002AG1939
177 | RAL 5010 enzianblau Glatt | EFDEDUR Lack Glatt | Frei-Lacke | UR9140HG1939-B
178 | RAL 5010 enzianblau Struktur | FREOPOX-Pulverlack enzianblau | Frei-Lacke | PL1033AG1940
179 | RAL 5011 Stahlblau Struktur | FREOPOX-Pulverlack Tribo Stahlblau Grobstruktur | Frei-Lacke | PL1033ARA511-319
180 | RAL 5011 Stahlblau Struktur | EFDEDUR System-Strukturlack Stahlblau | Frei-Lacke | GS9141HW2110-062
181 | RAL 5012 lichtblau Glatt | EFDEDUR-System-Lackfarbe lichtblau | Frei-Lacke | UR9140HV1614
182 | RAL 5012 lichtblau Glatt | FREOPOX-Pulverlack lichtblau | Frei-Lacke | PB1002ARA512
183 | RAL 5012 lichtblau Glatt | IGP-Dura mix 3305 lichtblau | IG-Pulver | 3305A50120A00
184 | RAL 5012 lichtblau Struktur | EFDEDUR-System-Strukturlackfarbe lichtblau | Frei-Lacke | GS9141HE1795
185 | RAL 5012 lichtblau Struktur | FREOPOX-Pulverlack lichtblau | Frei-Lacke | PL1033ARA512
186 | RAL 5013 kobaltblau Glatt | FREOPOX-Pulverlack kobaltblau | Frei-Lacke | PB1002ARA513 TRIBO
187 | RAL 5013 kobaltblau Glatt | IGP-Dura mix 3305 kobaltblau | IG-Pulver | 3305A50130A01
188 | RAL 5013 kobaltblau Glatt | EFDEDUR Lack Glatt | Frei-Lacke | UR9140HG3089-B
189 | RAL 5013 kobaltblau Glatt | FREOPOX Pulverlack Glatt | Frei-Lacke | PB1002ARA513-319
190 | RAL 5013 kobaltblau Struktur | FREOPOX-Pulverlack Tribo seidenglänzend | Frei-Lacke | PL1033ARA513
191 | RAL 5014 taubenblau Struktur | FREOPOX-Pulverlack taubenblau | Frei-Lacke | PL1033ARA514 TRIBO
192 | RAL 5015 himmelblau Glatt | FREOPOX-Pulverlack himmelblau | Frei-Lacke | PB1002ARA515
193 | RAL 5015 himmelblau Glatt | EFDEDUR-System-Lackfarbe himmelblau | Frei-Lacke | UR9140HG1947
194 | RAL 5015 himmelblau Struktur | FREOPOX-Pulverlack himmelblau | Frei-Lacke | PL1033ARA515
195 | RAL 5015 himmelblau Struktur | EFDEDUR-System-Strukturlackfarbe himmelblau | Frei-Lacke | GS9141HL1596
196 | RAL 5017 verkehrsblau Glatt | FREOPOX-Pulverlack verkehrsblau | Frei-Lacke | PB1002ARA517
197 | RAL 5017 verkehrsblau Glatt | EFDEDUR-System-Strukturlackfarbe verkehrsblau | Frei-Lacke | UR9140HG2009
198 | RAL 5017 verkehrsblau Struktur | FREOPOX-Pulverlack verkehrsblau | Frei-Lacke | PL1033AG2009
199 | RAL 5017 verkehrsblau Struktur | EFDEDUR-System-Strukturlackfarbe verkehrsblau | Frei-Lacke | GS9141HG2009
200 | RAL 5018 türkisblau Struktur | FREOPOX-Pulverlack türkisblau | Frei-Lacke | PL1033ARA518
201 | RAL 5024 pastellblau Glatt | FREOPOX-Pulverlack pastellblau | Frei-Lacke | PB1002ARA524
202 | RAL 5024 pastellblau Glatt | EFDEDUR Lack Glatt | Frei-Lacke | UR9140HG3090
203 | RAL 5024 pastellblau Struktur | FREOPOX-Pulverlack pastellblau | Frei-Lacke | PL1033AG1942
204 | RAL 5024 pastellblau Struktur | EFDEDUR-System-Strukturlack RAL5024 Pastellblau | Frei-Lacke | GS9141HG3122
205 | RAL 6001 Smaragdgrün Glatt | FREOPOX-Pulverlack smaragdgrün | Frei-Lacke | PB1002ARA601-B
206 | RAL 6001 Smaragdgrün Glatt | EFDEDUR-System-Lackfarbe smaragdgrün | Frei-Lacke | UR9140HG3070-B
207 | RAL 6001 Smaragdgrün Struktur | FREOPOX-Pulverlack smaragdgrün | Frei-Lacke | PL1033ARA601-B
208 | RAL 6001 Smaragdgrün Struktur | EFDEDUR-System-Strukturlackfarbe smaragdgrün | Frei-Lacke | GS9141HG3068-B
209 | RAL 6000 patinagrün Glatt | Alexit Lack 421 patinagrün | Mankiewicz | 42100.6000.7.001
210 | RAL 6005 moosgrün Glatt | Olodur Lack PG3 Basis 3, moosgrün | Relius | i310-9933
211 | RAL 6011 resedagrün Glatt | FREOPOX Pulverlack Glatt | Frei-Lacke | PB1002ARA611-319
212 | RAL 6011 resedagrün Glatt | EFDEDUR Lack Glatt | Frei-Lacke | UR9140HG3091
213 | RAL 6016 Türkisgrün Glatt | FREOPOX-Pulverlack Türkisgrün | Frei-Lacke | PB1002ARA616
214 | RAL 6016 Türkisgrün Glatt | EFDEDUR-System-Lackfarbe Türkisgrün | Frei-Lacke | UR914HG3126
215 | RAL 6019 weißgrün Glatt | FREOPOX-Pulverlack weißgrün | Frei-Lacke | PB1002ARA619 TRIBO
216 | RAL 6019 weißgrün Glatt | IGP-Dura mix 3305 weißgrün | IG-Pulver | 3305A60191A00
217 | RAL 6019 weißgrün Glatt | Alexit Lack 421 weißgrün | Mankiewicz | 42100.6019.7.001
218 | RAL 6021 blassgrün Glatt | FREOPOX-Pulverlack blassgrün | Frei-Lacke | PB1002AG1808 TRIBO
219 | RAL 6021 blassgrün Glatt | IGP-Dura mix 3305 blassgrün | IG-Pulver | 3305A60210A00
220 | RAL 6021 blassgrün Glatt | Alexit Lack 421 blassgrün | Mankiewicz | 42100.6021.7.001
221 | RAL 6021 blassgrün Glatt | EFDEDUR Lack Glatt | Frei-Lacke | UR9140HG1808-B
222 | RAL 6021 blassgrün Struktur | EFDEDUR-System-Strukturlackfarbe blassgrün | Frei-Lacke | GS9141HG1808
223 | RAL 6021 blassgrün Struktur | FREOPOX-Pulverlack blassgrün | Frei-Lacke | PL1033AG1808
224 | RAL 6027 lichtgrün Glatt | Alexit Lack 421 lichtgrün | Mankiewicz | 42100.6027.7.001
225 | RAL 6027 lichtgrün Glatt | FREOPOX-Pulverlack Tribo lichtgrün RAL6027 SM, glatt | Frei-Lacke | PB1002ARA627-319
226 | RAL 7004 Antirutsch Glatt | Freolux Antirutschlack Signalgrau | Frei-Lacke | KL1759VRU704
227 | RAL 7005 mausgrau Glatt | FREOPOX-Pulverlack mausgrau | Frei-Lacke | PB1002AG2010
228 | RAL 7005 mausgrau Glatt | EFDEDUR-System-Lackfarbe mausgrau | Frei-Lacke | UR9140HG2010
229 | RAL 7005 mausgrau Struktur | FREOPOX-Pulverlack mausgrau | Frei-Lacke | PL1033ARA705
230 | RAL 7005 mausgrau Struktur | EFDEDUR-System-Strukturlackfarbe mausgrau | Frei-Lacke | GS9141HS2422
231 | RAL 7011 eisengrau Glatt | FREOPOX-Pulverlack eisengrau seidenmatt | Frei-Lacke | PB1002ARA711
232 | RAL 7011 eisengrau Glatt | EFDEDUR-System-Lackfarbe eisengrau | Frei-Lacke | UR9140HG2014
233 | RAL 7011 eisengrau Struktur | FREOPOX-Pulverlack eisengrau seidenglänzend | Frei-Lacke | PL1033ARA711
234 | RAL 7011 eisengrau Struktur | EFDEDUR-System-Strukturlackfarbe eisengrau | Frei-Lacke | GS9141HW2118
235 | RAL 7012 basaltgrau Glatt | FREOPOX-Pulverlack basaltgrau seidenmatt | Frei-Lacke | PB1002AG1973
236 | RAL 7012 basaltgrau Glatt | EFDEDUR-System-Lackfarbe basaltgrau seidenmatt | Frei-Lacke | UR9140HG1973
237 | RAL 7012 basaltgrau Struktur | FREOPOX-Pulverlack seidenglänzend basaltgrau | Frei-Lacke | PL1033ARA712
238 | RAL 7012 basaltgrau Struktur | EFDEDUR-System-Strukturlackfarbe seidenglänzend basaltgrau | Frei-Lacke | GS9141HK2704
239 | RAL 7015 Schiefergrau Glatt | FREOPOX-Pulverlack Tribo RAL 7015 Schiefergrau SM | Frei-Lacke | PB1002ARA715
240 | RAL 7015 Schiefergrau Struktur | FREOPOX-Pulverlack Tribo RAL 7015 Schiefergrau SG | Frei-Lacke | PL1033ARA715
241 | RAL 7015 Schiefergrau Struktur | EFDEDUR-System-Strukturlack RAL 7015 Schiefergrau SG | Frei-Lacke | GS9141HB2556
242 | RAL 7015 Schiefergrau Antirutsch | FREOLUX Antirutschlack schiefergrau | Frei-Lacke | KL1759VRU715
243 | RAL 7016 anthrazitgrau Glatt | FREOPOX-Pulverlack anthrazitgrau seidenmatt | Frei-Lacke | PB1002ARA716
244 | RAL 7016 anthrazitgrau Glatt | EFDEDUR-System-Lackfarbe anthrazitgrau | Frei-Lacke | UR9140HG1965
245 | RAL 7016 anthrazitgrau Glatt | Olodur Lack PG1 Basis 2, anthrazitgrau | Relius | i310-9923
246 | RAL 7016 anthrazitgrau Struktur | FREOPOX-Pulverlack anthrazitgrau seidenglänzend | Frei-Lacke | PL1033ARA716
247 | RAL 7016 anthrazitgrau Struktur | EFDEDUR-System-Strukturlackfarbe anthrazitgrau | Frei-Lacke | GS9141HP1842
248 | RAL 7022 umbragrau Glatt | FREOPOX-Pulverlack umbragrau | Frei-Lacke | PB1002ARA722
249 | RAL 7022 umbragrau Glatt | IGP-Dura mix 3305 umbragrau | IG-Pulver | 3305A70220A00
250 | RAL 7022 umbragrau Glatt | 2K-AC-Lack Serie 3028 umbragrau | SW-Color | 3028-7022-50
251 | RAL 7022 umbragrau Struktur | EFDEDUR-System-Strukturlackfarbe umbragrau | Frei-Lacke | GS9141HH3001
252 | RAL 7022 umbragrau Struktur | FREOPOX-Pulverlack seidenglänzend umbragrau | Frei-Lacke | PL1033ARA722
253 | RAL 7023 betongrau Struktur | EFDEDUR-System-Strukturlackfarbe betongrau | Frei-Lacke | GS9141HG2058
254 | RAL 7023 betongrau Struktur | FREOPOX-Pulverlack seidenglänzend betongrau | Frei-Lacke | PL1033ARA723
255 | RAL 7023 betongrau Glatt | FREOPOX-Pulverlack betongrau | Frei-Lacke | PB1002ARA723
256 | RAL 7023 betongrau Glatt | EFDEDUR-System-Lackfarbe betongrau | Frei-Lacke | UR9140HG2056
257 | RAL 7024 graphitgrau Glatt | FREOPOX-Pulverlack graphitgrau | Frei-Lacke | PB1002AG1813
258 | RAL 7024 graphitgrau Glatt | IGP-Dura mix 3305 graphitgrau | IG-Pulver | 3305A70240A00
259 | RAL 7024 graphitgrau Glatt | EFDEDUR Lack Glatt | Frei-Lacke | UR9140HG1813
260 | RAL 7024 graphitgrau Struktur | WÖRALIT-Strukturpulverlack W 825H | Wörwag | W825H-128737
261 | RAL 7024 graphitgrau Struktur | EFDEDUR-System-Strukturlackfarbe graphitgrau | Frei-Lacke | GS9141HG1876
262 | RAL 7024 graphitgrau Struktur | Freiotherm-Pulverlack graphitgrau | Frei-Lacke | PL1033AG1876 TRIBO
263 | RAL 7032 kieselgrau Glatt | FREOPOX-Pulverlack kieselgrau | Frei-Lacke | PB1002ARA732
264 | RAL 7032 kieselgrau Glatt | EFDEDUR-System-Lackfarbe kieselgrau | Frei-Lacke | UR9140HL1782
265 | RAL 7032 kieselgrau Glatt | IGP-Dura mix 3305 kieselgrau | IG-Pulver | 3305A70320A00
266 | RAL 7032 kieselgrau Glatt | Alexit Lack 421 kieselgrau | Mankiewicz | 42100.7032.7.001
267 | RAL 7032 kieselgrau Struktur | FREOPOX-Pulverlack kieselgrau | Frei-Lacke | PL1033ARA732
268 | RAL 7032 kieselgrau Struktur | EFDEDUR-System-Strukturlackfarbe kieselgrau | Frei-Lacke | GS9141HH2803
269 | RAL 7035 lichtgrau Glatt | EFDEDUR-System-Lackfarbe lichtgrau | Frei-Lacke | UR9140HG1888
270 | RAL 7035 lichtgrau Glatt | FREOPOX-Pulverlack lichtgrau | Frei-Lacke | PB1002AG1888
271 | RAL 7035 lichtgrau Glatt | IGP-Dura mix 3305 lichtgrau | IG-Pulver | 3305A70350A01
272 | RAL 7035 lichtgrau Glatt | Alexit Lack 421 lichtgrau | Mankiewicz | 42100.7035.7.001
273 | RAL 7035 lichtgrau Struktur | WÖRALIT-Strukturpulverlack W 825 seidenglänzend lichtgrau | Wörwag | W 825H-125044
274 | RAL 7035 lichtgrau Struktur | WÖROPUR-Narbenlack W790H seidenglänzend lichtgrau Nasslack | Wörwag | W 790H-114993
275 | RAL 7035 lichtgrau Struktur | Freiotherm Pulverlack lichtgrau | Frei-Lacke | PL1033ARA735
276 | RAL 7035 lichtgrau Struktur | EFDEDUR-System-Strukturlackfarbe lichtgrau | Frei-Lacke | GS9141HB2364
277 | RAL 7036 platingrau Glatt | FREOPOX-Pulverlack platingrau | Frei-Lacke | PB1002ARA736
278 | RAL 7036 platingrau Glatt | EFDEDUR-System-Lackfarbe platingrau | Frei-Lacke | UR9140HG1981
279 | RAL 7036 platingrau Struktur | FREOPOX-Pulverlack platingrau | Frei-Lacke | PL1033ARA736
280 | RAL 7036 platingrau Struktur | EFDEDUR-System-Strukturlackfarbe platingrau | Frei-Lacke | GS9141HG1980
281 | RAL 7037 staubgrau Glatt | FREOPOX-Pulverlack staubgrau | Frei-Lacke | PB1002ARA737
282 | RAL 7037 staubgrau Glatt | EFDEDUR Lack Glatt | Frei-Lacke | UR9140HS2836
283 | RAL 7037 staubgrau Struktur | FREOPOX-Pulverlack staubgrau | Frei-Lacke | PL1033ARA737
284 | RAL 7037 staubgrau Struktur | EFDEDUR-System-Strukturlackfarbe staubgrau | Frei-Lacke | GS9141HE1779
285 | RAL 7038 achatgrau Glatt | FREOPOX-Pulverlack achatgrau | Frei-Lacke | PB1002ARA738
286 | RAL 7038 achatgrau Glatt | EFDEDUR Lack Glatt | Frei-Lacke | UR9140HG3092
287 | RAL 7038 achatgrau Struktur | FREOPOX-Pulverlack achatgrau | Frei-Lacke | PL1033ARA738
288 | RAL7042 Verkehrsgrau A Glatt | FREOPOX-Pulverlack Tribo verkehrsgrau A RAL 7042 SM | Frei-Lacke | PB1002ARA742-319
289 | RAL7042 Verkehrsgrau A Glatt | EFDEDUR-System-Lackfarbe RAL7042 Verkehrsgrau A | Frei-Lacke | UR9140HG3123-762
290 | RAL 7043 verkehrsgrau Glatt | FREOPOX-Pulverlack verkehrsgrau | Frei-Lacke | PB1002ARA743
291 | RAL 7043 verkehrsgrau Glatt | EFDEDUR Nasslack verkehrsgrau | Frei-Lacke | UR9140HR2230
292 | RAL 7043 verkehrsgrau Glatt | Alexit Lack 421 verkehrsgrau | Mankiewicz | 42100.7043.7.001
293 | RAL 7043 verkehrsgrau Struktur | FREOPOX-Pulverlack verkehrsgrau | Frei-Lacke | PL1033ARA743
294 | RAL 7043 verkehrsgrau Struktur | EFDEDUR-System-Strukturlackfarbe verkehrsgrau | Frei-Lacke | GS9141HL1781
295 | RAL 7045 Telegrau 1 Struktur | FREOPOX Pulverlack Telegrau 1 | Frei-Lacke | PL1033ARA745
296 | RAL 7045 Telegrau 1 Struktur | EFDEDUR Nasslack Telegrau 1 | Frei-Lacke | GS9141HW2062
297 | RAL 8011 nussbraun Glatt | FREOPOX-Pulverlack nussbraun | Frei-Lacke | PB1002ARA811
298 | RAL 8011 nussbraun Glatt | EFDEDUR-System-Lackfarbe nussbraun | Frei-Lacke | UR9140HG1983
299 | RAL 8011 nussbraun Struktur | FREOPOX-Pulverlack seidenglänzend nussbraun | Frei-Lacke | PL1033ARA811
300 | RAL 8011 nussbraun Struktur | EFDEDUR-System-Strukturlackfarbe nussbraun | Frei-Lacke | GS9141HG1984
301 | RAL 9001 cremeweiß Glatt | FREOPOX-Pulverlack cremeweiß | Frei-Lacke | PB1002ARA901
302 | RAL 9001 cremeweiß Glatt | EFDEDUR Nasslack cremeweiß | Frei-Lacke | UR9140HG2055
303 | RAL 9001 cremeweiß Struktur | FREOPOX-Pulverlack cremeweiß | Frei-Lacke | PL1033ARA901
304 | RAL 9001 cremeweiß Struktur | EFDEDUR-System-Strukturlackfarbe cremeweiß | Frei-Lacke | GS9141HE1782
305 | RAL 9002 grauweiß Glatt | FREOPOX-Pulverlack grauweiß | Frei-Lacke | PB1002AG1874
306 | RAL 9002 grauweiß Glatt | EFDEDUR Nasslack grauweiß | Frei-Lacke | UR9140HB2704
307 | RAL 9002 grauweiß Glatt | IGP-Dura mix 3305 grauweiß | IG-Pulver | 3305A90020A00
308 | RAL 9002 grauweiß Glatt | Alexit Lack 421 grauweiß | Mankiewicz | 42100.9002.7.001
309 | RAL 9002 grauweiss Struktur | WÖRALIT-Strukturpulverlack W 825 seidenglänzend grauweiss | Wörwag | W 825H-125045
310 | RAL 9002 grauweiss Struktur | WÖROPUR-Narbenlack W790H seidenglänzend grauweiss Nasslack | Wörwag | W 790H-105443
311 | RAL 9002 grauweiß Struktur | Freiotherm-Pulverlack grauweiß | Frei-Lacke | PL1033AG1874 TRIBO
312 | RAL 9002 grauweiß Struktur | EFDEDUR-System-Strukturlackfarbe grauweiß | Frei-Lacke | GS9141HG1874
313 | RAL 9003 signalweiß Glatt | EFDEDUR Nasslack signalweiß | Frei-Lacke | UR9140HA1888
314 | RAL 9003 signalweiß Glatt | FREOPOX-Pulverlack signalweiß | Frei-Lacke | PB1002ARA903 TRIBO
315 | RAL 9003 signalweiß Glatt | IGP-Dura mix 3305 signalweiß | IG-Pulver | 3305A90030A00
316 | RAL 9003 signalweiß Struktur | FREOPOX-Pulverlack signalweiß | Frei-Lacke | PL1033ARA903
317 | RAL 9003 signalweiß Struktur | EFDEDUR-System-Strukturlackfarbe signalweiß | Frei-Lacke | GS9141HL1580
318 | RAL 9004 Signalschwarz Struktur | FREOPOX Pulverlack Signalschwarz | Frei-Lacke | PL1033ARA904-B
319 | RAL 9004 Signalschwarz Struktur | EFDEDUR Nasslack Signalschwarz | Frei-Lacke | GS9141HI1345-B
320 | RAL 9005 tiefschwarz Antirutsch | Freolux-Antirutschlack 1K Stumpfmatt tiefschwarz | Frei-Lacke | KL1759VRU905
321 | RAL 9005 tiefschwarz Glatt | FREOPOX-Pulverlack tiefschwarz | Frei-Lacke | PB1002ARA905
322 | RAL 9005 tiefschwarz Glatt | Alexit Lack 421 tiefschwarz | Mankiewicz | 42100.9005.7.001
323 | RAL 9005 tiefschwarz Glatt | EFDEDUR Nasslack tiefschwarz | Frei-Lacke | UR9140HG1995
324 | RAL 9005 tiefschwarz Struktur | EFDEDUR-System-Strukturlackfarbe tiefschwarz | Frei-Lacke | GS9141HW2067
325 | RAL 9005 tiefschwarz Struktur | FREOPOX-Pulverlack tiefschwarz | Frei-Lacke | PL1033ARA905 TRIBO
326 | RAL 9006 weißaluminium Glatt | EFDEDUR Nasslack weißaluminium Ersatz ist NCS S 3502-B - Glatt | Frei-Lacke | UR 9140HG1933
327 | RAL 9006 weißaluminium Glatt | FREOPOX-Pulverlack weißaluminium Ersatz ist NCS S 3502-B - Glatt | Frei-Lacke | PB1353KRA906
328 | RAL 9006 weißaluminium Struktur | FREOPOX-Pulverlack weißaluminium | Frei-Lacke | PL1033LRA906
329 | RAL 9007 graualuminium Glatt | EFDEDUR-Metalleffektlack seidenmatt graualuminium (nicht RAL-genau) | Frei-Lacke | UR1040HRA907
330 | RAL 9007 graualuminium Struktur | FREPOX Pulverlack graualuminium (nicht RAL-genau) | Frei-Lacke | PL1033LRA907
331 | RAL 9010 reinweiß Glatt | FREOPOX-Pulverlack reinweiß | Frei-Lacke | PB1002ARA910 TRIBO
332 | RAL 9010 reinweiß Glatt | IGP-Dura mix 3305 reinweiß | IG-Pulver | 3305A90100A00
333 | RAL 9010 reinweiß Glatt | Alexit Lack 421 reinweiß | Mankiewicz | 42100.9010.7.001
334 | RAL 9010 reinweiß Glatt | EFDEDUR Lack Glatt | Frei-Lacke | UR9140HV1612
335 | RAL 9010 reinweiß Struktur | EFDEDUR-System-Strukturlackfarbe reinweiß | Frei-Lacke | GS9141HW2053
336 | RAL 9010 reinweiß Struktur | FREOPOX-Pulverlack seidenglänzend reinweiß | Frei-Lacke | PL1033ARA910
337 | RAL 9011 graphitschwarz Glatt | Es muss RAL 9005 verwendet werden. | - | -
338 | RAL 9016 verkehrsweiß Glatt | EFDEDUR Nasslack verkehrsweiß | Frei-Lacke | UR9140ML1807
339 | RAL 9016 verkehrsweiß Glatt | FREOPOX-Pulverlack verkehrsweiß | Frei-Lacke | PB1002ARA916
340 | RAL 9016 verkehrsweiß Struktur | EFDEDUR-System-Strukturlackfarbe verkehrsweiß | Frei-Lacke | GS9141HW2057
341 | RAL 9016 verkehrsweiß Struktur | FREOPOX-Pulverlack seidenglänzend verkehrsweiß | Frei-Lacke | PL1033ARA916
342 | RAL 9018 papyrusweiß Glatt | FREOPOX-Pulverlack papyrusweiß | Frei-Lacke | PB1002ARA918 TRIBO
343 | RAL 9018 papyrusweiß Glatt | IGP-Dura mix 3305 papyrusweiß | IG-Pulver | 3305A90180A00
344 | RAL 9018 papyrusweiß Glatt | EFDEDUR Lack Glatt | Frei-Lacke | UR9140HG3093
345 | RAL 9018 papyrusweiß Struktur | FREOPOX-Pulverlack papyrusweiß | Frei-Lacke | PL1033ARA918
346 | RAL 9018 papyrusweiß Struktur | EFDEDUR-System-Strukturlackfarbe papyrusweiß | Frei-Lacke | GS9141HW2059
347 | RAL 9021 teerschwarz Antirutsch | RAL 9021 -> RAL 9005. Bestellnummer entspricht RAL 9005 mit Anitrutscheffekt. | Frei-Lacke | KL1759VRU905
348 | RDS 250 20 20 Glatt | 2K-AC-Lack Serie 3028 blau | SW-Color | 3028-5107-51
349 | RDS 250 20 20 Struktur | FREOPOX-Pulverlack blau | Frei-Lacke | PL1033AT2027 TRIBO
350 | SW4055 Glatt | FREOPOX-Pulverlack blau | Frei-Lacke | PB1002AH3172
351 | SW4055 Glatt | EFDEDUR Nasslack blau | Frei-Lacke | UR9140HH3172
352 | SW4055 Struktur | FREOPOX-Pulverlack blau | Frei-Lacke | PL1033AH3172
353 | SW4055 Struktur | EFDEDUR-System-Strukturlackfarbe blau | Frei-Lacke | GS9141HH3172
354 | Verdünnung | EFD-Verdünnung 10L | Frei-Lacke | 400320 EFD-Verdünnung 10L
355 | Verdünnung | WÖRAPUR-Verdünnung - Farblos | Wörwag | V2000-28758
356 | Verdünnung | Grundierung Seevenax Verdünner 73 | Mankiewicz | 90073.0000.0.004
357 | Verdünnung | Lack Alexit Verdünner 62 | Mankiewicz | 90062.0000.0.004
358 | Verdünnung | Verdünnung, max. 5% | SW-Color | 3099-0001-00

## Tabelle1
Glanzbereich | 60°-Wert | Messwinkel
Hochglanz | > 70 GU | 20°
mittlerer Glanz | 30–70 GU | 60°
geringer Glanz | < 30 GU | 85°

## Tabelle3
| Bezeichnung description | Lieferant supplier | Bestellnummer order number
125E nach Muster | Alexit Strukturlack 421 sdglz. | Mankiewicz | 42100.125E.7.001
71 PL | Decklack Alexit Decklack B412 n. Muster | Mankiewicz | 41200.71PL.7.001
Acryl-Zinksray | Acryl-Zinksray N.M., 400ml Dose | Relius | i408-0277
geyesh Yellow | Alexit Strukturlack 421 geyesh yellow | Mankiewicz | 42100.10QZ.7.001
Grundierung RAL 7035 | FREOPOX Pulverlack Grundierung RAL 7035 lichtgrau | Frei-Lacke | PE1204ARA735
Grundierung RAL 9002 | 2K-AC-Grundierfüller für RAL 9002 grauweiß | SW-Color | 3064-9002-00
Grundierung RAL 9002 | Sevenax Grund 144 grauweiß | Mankiewicz | 14400.9002.3.003
Grundierung RAL 9002 | 2K-AC-Grundierung Serie 3026 grauweiß | SW-Color | 3026-9002-00
Grundierung RAL 9002 | 2K Hydro-Epox-Wassergrundierung | SW-Color | 3912-9002-10
Grundierung RAL 9005 | 2K-AC-Grundierung Serie 3026 Tiefschwarz | SW-Color | 3026-9005-00
Grundierung Sevenax 114 | Grundierung Sevenax 114 oxidrot 3800 | Mankiewicz | 11400.3800.3.021
Gundierung Oxidrot 3800 | 2K-AC-Haftgrund (Alternative zu Grundierung Sevenax 114) | SW-Color | 3026-3100-00
Härter | Grundierung Sevenax Härter 128 weiß Mischungsverhältnis 10:1 | Mankiewicz | 11508.0000.0.002
Härter | Struktur- und Decklack Alexit Härter 457 Mischungsverhältnis 4:1 | Mankiewicz | 415007000.0.002
Härter | Pur Härter 20, 25kg, Mischungsverhältnis 4:1 | Relius | i385-0120
Härter | Silvadur Lichtecht Strukturlack Mischungsverhältnis 6:1 | SW-Color | 3500-0010-00
Härter | Silvadur 2K-Härter | SW-Color | 3550-0001-00
Härter | Alexit-Härter 400 | Mankiewicz | 40500.0000.0.002
Härter | Härter für 2K-Hydro-Epox-Wassergrundierung | SW-Color | 4126-0003-00
Härter | Härter für 2K-Hydro-Epoxgrund, Serie 3912 | SW-Color | 4126-0001-00
Härter | Härter inhibiert für 2K-Hydro-Epoxgrund, w.v., Serie 3912 | SW-Color | 4126-0003-00
Härter | Härter für Grundierfüller | SW-Color | 3550-0002-00
Härter | EFDEDUR Härter für Glattlack | Frei-Lacke | HU0001
Härter | EFDEDUR Härter für Strukturlack | Frei-Lacke | HU0010
Munsell 2.2Y/9.1/1.2 IVORY | Alexit Strukturlack 9511 cremeweiß Z 420 glänzend | Mankiewicz | 420.00.9511
Munsell 2.2Y/9.1/1.2 IVORY | FREOPOX-Pulverlack VPK70215/0-01 cremeweiß | Frei-Lacke | PB1002AG1877
Munsell 2.5 G6/2 | SILVADUR 2K-Decklack hochglänzend (Honda Green) | SW-Color | 3004-6108-91
Munsell 2.5 G6/2 | Pulverlack hochglänzend glatt | Frei-Lacke | PB1005AG1934
Munsell 5Y8.5/1 4122-102 | 2K-AC-Strukturlack Munsell 5Y8.5/1 hellgrau | SW-Color | 3028-9102-50
NCS 1040 B70G | Alexit Strukturlack 421 | Mankiewicz | 42100.6544.7.001
NCS 1050 B | Alexit Strukturlack 421 | Mankiewicz | 42100.528C.7.001
NCS 2060 B70G | Alexit Strukturlack 421 | Mankiewicz | 42100.6543.7.001
NCS S 0505-R80B | 2K-AC-Struckturlack Serie 3028 weiß | SW-Color | 3028-5106-51
NCS S 0505-R80B Struktur | FREOPOX-Pulverlack weiß Struktur | Frei-Lacke | PL1033AT2029 TRIBO
NCS-S0540-Y | Alexit Strukturlack Z 421 126L hellgelb seidenglänzend | Mankiewicz | 42100.126L.7.001
NCS-S0540-Y | Feropox Pulverlack hellgelb seidenmatt, glatt | Frei-Lacke | PB1002AG1936
NCS-S4040-R80B | Alexit Strukturlack Z421 564L blau seidenglänzend | Mankiewicz | 42100.564L.7.001
NCS-S4040-R80B | Feropox Pulverlack blau seidenmatt, glatt | Frei-Lacke | PB1002AG1935
NCS-S-6500-N | FREOPOX-Pulverlack grau | Frei-Lacke | PB1002AND013
NCS-S-6500-N | 2K-AC-Strukturlack Serie 3028 grau | SW-Color | 3028-7104-50
pale Yellow | Alexit Strukturlack 421 pale yellow | Mankiewicz | 42100.10QY.7.001
pale-yellow | FREOPOX-Pulverlack pale yellow | Frei-Lacke | PB1002AG1853 TRIBO
Pantone 285C | Feropox-Pulverlack Pantone 285C | Frei-Lacke | PB1002AG1928
Pantone 285C | 2K-AC-Strukturlack Serie 3028 seidenglänz. Pantone 285 C | SW-Color | 3028-5109-50
RAL 1002 | FREOPOX-Pulverlack sandgelb | Frei-Lacke | PB1002ARA102
RAL 1002 | SILVADUR Strukturlack sandgelb seidenglänzend | SW-Color | 3028-1002-50
RAL 1002 Struktur | FREOPOX-Pulverlack sandgelb Struktur | Frei-Lacke | PL1002ARA102
RAL 1003 | 2K-AC-Strukturlack Serie 3028 signalgelb | SW-Color | 3028-1003-50
RAL 1003 | FREOPOX-Pulverlack signalgelb | Frei-Lacke | PB1002ARA103
RAL 1003 Struktur | FREOPOX-Pulverlack seidenglänzend Struktur signalgelb | Frei-Lacke | PL1033ARA103
RAL 1004 | FREOPOX-Pulverlack goldgelb | Frei-Lacke | PB1002AG1812
RAL 1004 | IGP-Dura mix 3305 goldgelb | IG-Pulver | 3305A10040A00
RAL 1004 | Alexit Strukturlack 421 goldgelb | Mankiewicz | 42100.1004.7.001
RAL 1004 | 2K-AC-Strukturlack Serie 3028 goldgelb | SW-Color | 3028-1004-50
RAL 1004 Struktur | FREOPOX-Pulverlack seidenglänzend goldgelb Struktur | Frei-Lacke | PL1033AG1948
RAL 1007 | 2K-AC-Strukturlack Serie 3028 narzissengelb | SW-Color | 3028-1007-50
RAL 1007 | FREOPOX-Pulverlack narzissengelb | Frei-Lacke | PB1002ARA107 TRIBO
RAL 1013 | Alexit Strukturlack 421 perlweiß | Mankiewicz | 42100.1013.7.001
RAL 1013 Struktur | FREOPOX-Pulverlack perlweiß Struktur | Frei-Lacke | PB1033ARA113
RAL 1013 Struktur | EFDEDUR-System-Strukturlackfarbe perlweiß | Frei-Lacke | GS9141HB2383
RAL 1013 | FREOPOX-Pulverlack perlweiß | Frei-Lacke | PB1002ARA113
RAL 1014 | FREOPOX-Pulverlack elfenbein | Frei-Lacke | PB1002ARA114 TRIBO
RAL 1014 | 2K-AC-Strukturlack Serie 3028 elfenbein | SW-Color | 3028-1014-50
RAL 1015 | Alexit Strukturlack hellelfenbein | Mankiewicz | 42100.1015.7.001
RAL 1015 | FREOPOX-Pulverlack hellelfenbein | Frei-Lacke | PB1002ARA115
RAL 1015 Struktur | FREOPOX-Pulverlack hellelfenbein Struktur | Frei-Lacke | PL1033ARA115 TRIBO
RAL 1018 | FREOPOX-Pulverlack zinkgelb | Frei-Lacke | PB1002ARA118 TRIBO
RAL 1018 | IGP-Dura mix 3305 zinkgelb | IG-Pulver | 3305A10180A00
RAL 1018 | 2K-AC-Strukturlack Serie 3028 zinkgelb | SW-Color | 3028-1018-50
RAL 1018 Struktur | FREOPOX-Pulverlack seidenglänzend zinkgelb Struktur | Frei-Lacke | PL1033ARA118
RAL 1021 | FREOPOX-Pulverlack rapsgelb | Frei-Lacke | PB1002AG1868
RAL 1021 | IGP-Dura mix 3305 rapsgelb | IG-Pulver | 3305A10210A00
RAL 1021 | Alexit Strukturlack 421 rapsgelb | Mankiewicz | 42100.1021.7.001
RAL 1021 | 2K-AC-Strukturlack Serie 3028 rapsgelb | SW-Color | 3028-1021-50
RAL 1021 Struktur | EFDEDUR-System-Strukturlackfarbe rapsgelb seidenglänzend | Frei-Lacke | GS9141HG1946
RAL 1021 Struktur | FREOPOX-Pulverlack seidenglänzend rapsgelb Struktur | Frei-Lacke | PL1033AG1946
RAL 1023 | FREOPOX-Pulverlack verkehrsgelb | Frei-Lacke | PB1002ARA123
RAL 1023 | IGP-Dura mix 3305 verkehrsgelb | IG-Pulver | 3305A10230A00
RAL 1023 | 2K-AC-Strukturlack Serie 3028 verkehrsgelb | SW-Color | 3028-1023-50
RAL 1023 | EFDEDUR-System-Lackfarbe verkehrsgelb | Frei-Lacke | UR9140HG1950
RAL 1023 Struktur | FREOPOX-Pulverlack seidenglänzend verkehrsgelb Struktur | Frei-Lacke | PL1033AG1945
RAL 2000 | IGP-Dura mix 3305 gelborange | IG-Pulver | 3305A20000A00
RAL 1023 Struktur | EFDEDUR-System-Strukturlackfarbe verkehrsgelb | Frei-Lacke | GS9141HG1945
RAL 2000 | FREOPOX-Pulverlack gelborange | Frei-Lacke | PB1002ARA200
RAL 2000 | Alexit Strukturlack 421 gelborange | Mankiewicz | 42100.2000.7.001
RAL 2000 Struktur | EFDEDUR-System-Strukturlackfarbe gelborange | Frei-Lacke | GS9141HL1578
RAL 2000 Struktur | FREOPOX-Pulverlack gelborange Struktur | Frei-Lacke | PL1033ARA200
RAL 2001 | FREOPOX-Pulverlack rotorange | Frei-Lacke | PB1002ARA201
RAL 2001 | Alexit Strukturlack 421 rotorange | Mankiewicz | 42100.2001.7.001
RAL 2003 | 2K-AC-Strukturlack Serie 3028 pastellorange | SW-Color | 3028-2003-50
RAL 2003 | FREOPOX-Pulverlack seidenmatt glatt pastellorange | Frei-Lacke | PB1002AG1916
RAL 2003 Struktur | FREOPOX-Pulverlack seidenglänzend pastellorange Struktur | Frei-Lacke | PL1033AG1916
RAL 2004 | Alexit Strukturlack 421 reinorange | Mankiewicz | 42100.2004.7.001
RAL 2004 | 2K-AC-Strukturlack Serie 3028 reinorange | SW-Color | 3028-2004-50
RAL 2004 | FREOPOX-Pulverlack reinorange | Frei-Lacke | PB1002AG1918
RAL 2004 Struktur | EFDEDUR-System-Strukturlackfarbe reinorange | Frei-Lacke | GS9141HL1595
RAL 2004 Struktur | FREOPOX-Pulverlack reinorange Struktur | Frei-Lacke | PL1033ARA204
RAL 2009 | 2K-AC-Strukturlack Serie 3028 verkehrsorange | SW-Color | 3028-2009-50
RAL 2009 | FREOPOX-Pulverlack verkehrsorange | Frei-Lacke | PB1002AG1943
RAL 2009 Struktur | FREOPOX-Pulverlack seidenglänzend verkehrsorange Struktur | Frei-Lacke | PL1033AG1943
RAL 3000 | Alexit Strukturlack 421 feuerrot | Mankiewicz | 42100.3000.7.001
RAL 3000 | FREOPOX-Pulverlack feuerrot | Frei-Lacke | PB1002ARA300
RAL 3000 | 2K-AC-Strukturlack Serie 3028 feuerrot | SW-Color | 3028-3000-50
RAL 3004 | 2K-AC-Strukturlack Serie 3028 purpurrot | SW-Color | 3028-3004-50
RAL 3004 | FREOPOX-Pulverlack purpurrot | Frei-Lacke | PB1002ARA304 TRIBO
RAL 3027 | EFDEDUR-System-Lackfarbe himbeerrot | Frei-Lacke | UR9140HG1949
RAL 3027 | FREOPOX-Pulverlack himbeerrot | Frei-Lacke | PB1002AG1949
RAL 3027 Struktur | EFDEDUR-System-Strukturlackfarbe himbeerrot | Frei-Lacke | GS9141HG1949
RAL 3027 Struktur | FREOPOX-Pulverlack himbeerrot Struktur | Frei-Lacke | PL1033AG1949
RAL 5000 | Alexit Strukturlack 421 violettblau | Mankiewicz | 42100.5000.7.001
RAL 5000 | 2K-AC-Strukturlack Serie 3028 violettblau | SW-Color | 3028-5000-50
RAL 5000 | IGP-Dura mix 3305 violettblau | IG-Pulver | 3305A50000A02
RAL 5000 | FREOPOX-Pulverlack violettblau | Frei-Lacke | PB1002AG1809 TRIBO
RAL 5000 | EFDEDUR-System-Lackfarbe violettblau | Frei-Lacke | UR9140HG18098
RAL 5000 Struktur | Freiotherm-Pulverlack violettblau | Frei-Lacke | PL1033AG1875 TRIBO
RAL 5000 Struktur | EFDEDUR-System-Strukturlackfarbe violettblau | Frei-Lacke | GS9141HG1875
RAL 5005 | Olodur Strukturlack PG2 Basis 3,signalblau | Relius | i310-9923
RAL 5007 | 2K-AC-Strukturlack Serie 3028 brillantblau | SW-Color | 3028-5007-50
RAL 5007 | IGP-Dura mix 3305 brillantblau | IG-Pulver | 3305A50070A00
RAL 5007 | FREOPOX-Pulverlack brillantblau | Frei-Lacke | PB1002ARA507 TRIBO
RAL 5009 | FREOPOX-Pulverlack azurblau | Frei-Lacke | PB1002ARA509
RAL 5009 Struktur | FREOPOX-Pulverlack azurblau Struktur | Frei-Lacke | PL1033ARA509
RAL 5009 Struktur | EFDEDUR-System-Strukturlackfarbe azurblau | Frei-Lacke | GS9141HL1579
RAL 5010 | 2K-AC-Strukturlack Serie 3028 enzianblau | SW-Color | 3028-5010-50
RAL 5010 | FREOPOX-Pulverlack enzianblau | Frei-Lacke | PB1002AG1939
RAL 5010 Stuktur | FREOPOX-Pulverlack purpurrot Struktur | Frei-Lacke | PL1033AG1940
RAL 5012 | 2K-AC-Strukturlack Serie 3028 lichtblau | SW-Color | 3028 5012-50
RAL 5012 | IGP-Dura mix 3305 lichtblau | IG-Pulver | 3305A50120A00
RAL 5013 | 2K-AC-Strukturlack Serie 3028 kobaltblau | SW-Color | 3028-5013-50
RAL 5013 | IGP-Dura mix 3305 kobaltblau | IG-Pulver | 3305A50130A01
RAL 5013 | FREOPOX-Pulverlack kobaltblau | Frei-Lacke | PB1002ARA513 TRIBO
RAL 5014 Struktur | FREOPOX-Pulverlack taubenblau Struktur | Frei-Lacke | PL1033ARA514 TRIBO
RAL 5015 | FREOPOX-Pulverlack himmelblau | Frei-Lacke | PB1002ARA515
RAL 5015 | EFDEDUR-System-Lackfarbe himmelblau | Frei-Lacke | UR9140HG1947
RAL 5015 Struktur | FREOPOX-Pulverlack himmelblau Struktur | Frei-Lacke | PL1033ARA515
RAL 5015 Struktur | EFDEDUR-System-Strukturlackfarbe himmelblau | Frei-Lacke | GS9141HL1596
RAL 5018 Struktur | FREOPOX-Pulverlack türkisblau Struktur | Frei-Lacke | PL1033ARA518
RAL 5024 | 2K-AC-Strukturlack Serie 3028 pastellblau | SW-Color | 3028-5024-50
RAL 5024 | FREOPOX-Pulverlack pastellblau | Frei-Lacke | PB1002ARA524
RAL 5024 Struktur | FREOPOX-Pulverlack pastellblau Struktur | Frei-Lacke | PL1033AG1942
RAL 6005 | Olodur Strukturlack PG3 Basis 3, moosgrün | Relius | i310-9933
RAL 6011 | 2K-AC-Strukturlack Serie 3028 resedagrün | SW-Color | 3028-6011-50
RAL 6019 | Alexit Strukturlack 421 weißgrün | Mankiewicz | 42100.6019.7.001
RAL 6019 | IGP-Dura mix 3305 weißgrün | IG-Pulver | 3305A60191A00
RAL 6019 | FREOPOX-Pulverlack weißgrün | Frei-Lacke | PB1002ARA619 TRIBO
RAL 6021 | Alexit Strukturlack 421 blassgrün | Mankiewicz | 42100.6021.7.001
RAL 6021 | 2K-AC-Strukturlack Serie 3028 blassgrün | SW-Color | 3028-6021-50
RAL 6021 | IGP-Dura mix 3305 blassgrün | IG-Pulver | 3305A60210A00
RAL 6021 | FREOPOX-Pulverlack blassgrün | Frei-Lacke | PB1002AG1808 TRIBO
RAL 6021 Struktur | FREOPOX-Pulverlack blassgrün Struktur | Frei-Lacke | PL1033AG1808
RAL 6027 | Alexit Strukturlack 421 lichtgrün | Mankiewicz | 42100.6027.7.001
RAL 7016 | Olodur Strukturlack PG1 Basis 2, mausgrau | Relius | i310-9923
RAL 7022 | 2K-AC-Strukturlack Serie 3028 umbragrau | SW-Color | 3028-7022-50
RAL 7022 | IGP-Dura mix 3305 umbragrau | IG-Pulver | 3305A70220A00
RAL 7022 | FREOPOX-Pulverlack umbragrau | Frei-Lacke | PB1002ARA722
RAL 7022 Struktur | EFDEDUR-System-Strukturlackfarbe umbragrau | Frei-Lacke | GS9141HH3001
RAL 7022 Struktur | FREOPOX-Pulverlack seidenglänzend umbragrau Struktur | Frei-Lacke | PL1033ARA722
RAL 7024 | 2K-AC-Strukturlack Serie 3028 graphitgrau | SW-Color | 3028.7024-50
RAL 7024 | IGP-Dura mix 3305 graphitgrau | IG-Pulver | 3305A70240A00
RAL 7024 | FREOPOX-Pulverlack graphitgrau | Frei-Lacke | PB1002AG1813
RAL 7024 Struktur | Freiotherm-Pulverlack graphitgrau | Frei-Lacke | PL1033AG1876 TRIBO
RAL 7024 Struktur | EFDEDUR-System-Strukturlackfarbe graphitgrau | Frei-Lacke | GS9141HG1876
RAL 7032 | Alexit Strukturlack 421 kieselgrau | Mankiewicz | 42100.7032.7.001
RAL 7032 | IGP-Dura mix 3305 kieselgrau | IG-Pulver | 3305A70320A00
RAL 7032 | FREOPOX-Pulverlack kieselgrau | Frei-Lacke | PB1002ARA732
RAL 7032 | EFDEDUR-System-Lackfarbe kieselgrau | Frei-Lacke | UR9140HL1782
RAL 7032 Struktur | FREOPOX-Pulverlack kieselgrau Struktur | Frei-Lacke | PL1033ARA732
RAL 7032 Struktur | EFDEDUR-System-Strukturlackfarbe kieselgrau | Frei-Lacke | GS9141HH2803
RAL 7035 | Alexit Strukturlack 421 lichtgrau | Mankiewicz | 42100.7035.7.001
RAL 7035 | IGP-Dura mix 3305 lichtgrau | IG-Pulver | 3305A70350A01
RAL 7035 | 2K-AC-Strukturlack Serie 3028 lichtgrau | SW-Color | 3028-7035-50
RAL 7035 | EFDEDUR-System-Lackfarbe lichtgrau | Frei-Lacke | UR9140HG1888
RAL 7035 | FREOPOX-Pulverlack lichtgrau | Frei-Lacke | PB1002AG1888
RAL 7035 Struktur | Freiotherm Pulverlack lichtgrau Struktur | Frei-Lacke | PL1033ARA735
RAL 7035 Struktur | EFDEDUR-System-Strukturlackfarbe lichtgrau | Frei-Lacke | GS9141HB2364
RAL 7037 | FREOPOX-Pulverlack staubgrau | Frei-Lacke | PB1002ARA737
RAL 7037 | 2K-AC-Strukturlack Serie 3028 staubgrau | SW-Color | 3028-7037-50
RAL 7037 Struktur | FREOPOX-Pulverlack staubgrau Struktur | Frei-Lacke | PL1033ARA737
RAL 7038 | 2K-AC-Strukturlack Serie 3028 achatgrau | SW-Color | 3028-7038-50
RAL 7038 | FREOPOX-Pulverlack achatgrau | Frei-Lacke | PB1002ARA738
RAL 7038 Struktur | FREOPOX-Pulverlack achatgrau Struktur | Frei-Lacke | PL1033ARA738
RAL 7043 | Alexit Strukturlack 421 verkehrsgrau | Mankiewicz | 42100.7043.7.001
RAL 7043 | FREOPOX-Pulverlack verkehrsgrau | Frei-Lacke | PB1002ARA743
RAL 7043 Struktur | FREOPOX-Pulverlack verkehrsgrau Struktur | Frei-Lacke | PL1033ARA743
RAL 9002 | 2K-AC-Strukturlack Serie 3028 grauweiß | SW-Color | 3028-9002-50
RAL 9002 | IGP-Dura mix 3305 grauweiß | IG-Pulver | 3305A90020A00
RAL 9002 | Alexit Strukturlack 421 grauweiß | Mankiewicz | 42100.9002.7.001
RAL 9002 | FREOPOX-Pulverlack grauweiß | Frei-Lacke | PB1002AG1874
RAL 9002 | EFDEDUR Nasslack grauweiß | Frei-Lacke | UR9140HB2704
RAL 9002 Struktur | Freiotherm-Pulverlack grauweiß Struktur | Frei-Lacke | PL1033AG1874 TRIBO
RAL 9002 Struktur | EFDEDUR-System-Strukturlackfarbe grauweiß | Frei-Lacke | GS9141HG1874
RAL 9003 | 2K-AC Strukturlack Serie 3028 signalweiß | SW-Color | 3028-9003-50
RAL 9003 | IGP-Dura mix 3305 signalweiß | IG-Pulver | 3305A90030A00
RAL 9003 | FREOPOX-Pulverlack signalweiß | Frei-Lacke | PB1002ARA903 TRIBO
RAL 9003 Struktur | FREOPOX-Pulverlack signalweiß Struktur | Frei-Lacke | PL1033ARA903
RAL 9005 | Alexit Strukturlack 421 tiefschwarz | Mankiewicz | 42100.9005.7.001
RAL 9005 | FREOPOX-Pulverlack tiefschwarz | Frei-Lacke | PB1002ARA905
RAL 9005 | 2K-AC Strukturlack Serie 3028 tiefschwarz | SW-Color | 3028-9005-50
RAL 9005 Struktur | FREOPOX-Pulverlack tiefschwarz Struktur | Frei-Lacke | PL1033ARA905 TRIBO
RAL 9006 | 2K-AC-Decklack weißaluminium | SW-Color | 3024-9705-51
RAL 9006 | EFDEDUR Nasslack weißaluminium | Frei-Lacke | UR 9140HG1933
RAL 9006 | FREOPOX-Pulverlack weißaluminium | Frei-Lacke | PB1353KRA906
RAL 9006 Struktur | FREOPOX-Pulverlack weißaluminium Struktur | Frei-Lacke | PL1033LRA906
RAL 9007 | EFDEDUR-Metalleffektlack seidenmatt graualuminium (nicht RAL-genau) | Frei-Lacke | UR1040HRA907
RAL 9007 Struktur | FREPOX Pulverlack graualuminium (nicht RAL-genau) | Frei-Lacke | PL1033LRA907
RAL 9010 | Alexit Strukturlack 421 reinweiß | Mankiewicz | 42100.9010.7.001
RAL 9010 | IGP-Dura mix 3305 reinweiß | IG-Pulver | 3305A90100A00
RAL 9010 | 2K-AC-Strukturlack Serie 3028 reinweiß | SW-Color | 3028-9010-50
RAL 9010 | FREOPOX-Pulverlack reinweiß | Frei-Lacke | PB1002ARA910 TRIBO
RAL 9010 Struktur | EFDEDUR-System-Strukturlackfarbe reinweiß | Frei-Lacke | GS9141HW2053
RAL 9010 Struktur | FREOPOX-Pulverlack seidenglänzend reinweiß Struktur | Frei-Lacke | PL1033ARA910
RAL 9011 | Alexit Strukturlack 421 graphitschwarz | Mankiewicz | 42100.9011.7.001
RAL 9018 | 2K-AC-Strukturlack Serie 3028 papyrusweiß | SW-Color | 3028-9018-50
RAL 9018 | IGP-Dura mix 3305 papyrusweiß | IG-Pulver | 3305A90180A00
RAL 9018 | FREOPOX-Pulverlack papyrusweiß | Frei-Lacke | PB1002ARA918 TRIBO
RAL 9021 | Alexit Decklack 472-25 teerschwarz | Mankiewicz | 47225.9021.1.003
RAL7037 | 2K-AC-Strukturlack Serie 3028 staubgrau | SW-Color | 3028-7037-50
RDS 250 20 20 | 2K-AC-Struckturlack Serie 3028 blau | SW-Color | 3028-5107-51
RDS 250 20 20 Struktur | FREOPOX-Pulverlack blau Struktur | Frei-Lacke | PL1033AT2027 TRIBO
Verdünnung | Grundierung Sevenax Verdünner 73 | Mankiewicz | 90073.0000.0.004
Verdünnung | Strukturlack Alexit Verdünner 62 | Mankiewicz | 90062.0000.0.004
Verdünnung | Verdünnung, max. 5% | SW-Color | 3099-0001-00